## Hoja1
190828C02 |  | picnometria 35 %fibra | [7 empty] | nombre | % fibra R | %fibra T | modulo | resistencia
Polietileno alta densidad - 30% fibra - con compatibilizante 1% - con irganox 1% | [9 empty] | 190828C02 | 35 | 30 | 6.62 | 74.4 | 30%
| #1 | #2 | #3 | #4 | #5 | Promedio | StDev | Desv% |  | 190828C03 | 60 | 60 | 8.3 | 43.2 | fibra 40% | no salio bien, diagonal
Modulo | 5.7 | 6.6 | 7 | 6.4 | 7.4 | 6.62 | 0.6418723 | 9.696% |  | 190826C01 | 58 | 60 | 8.16 | 50 | 60% | PUEDE QUE ESTUVIERA CRUDA EN LOS BORDES
Resistencia | 68 | 63 | 85 | 88 | 68 | 74.4 | 11.28273 | 15.16% |  | 190823C02 | 53 | 50 | 9.32 | 63.8 | 50%
[10 empty] | 190823C01 | 45 | 40 | 6.02 | 54.6 | 40%
190828C03 |  | picnometria 60 %fibra | [7 empty] | 190821C01 |  | 60 |  |  | mal cocinado, brdes crudos
Polietileno alta densidad - 40% fibra - con compatibilizante 1% - con irganox 1%
sw4 | #1 | #2 | #3 | #4 | #5 | Promedio | StDev | Desv%
Modulo | 6.7 | 9.5 | 7.1 | 8.8 | 9.4 | 8.3 | 1.313393 | 15.82% |  | 190820#02 | 78 | 60 | 9.9 | 37.25 | molde chico horno
Resistencia | 45 | 45 | 38 | 45 | 43 | 43.2 | 3.03315 | 7.021% |  | 190816#01 | 80 | 60 | 8.58 | 34.3 | molde chico prensa
[10 empty] | 190809#01 | 77 | 60 | 12.9 | 41 | molde chico prensa
190826C01 |  | picnometria 58% fibra | [7 empty] | 190808#02 | 77 | 60 | 8.75 | 32.2 | molde chico prensa
Polietileno alta densidad - 60% fibra - con compatibilizante 1% - con irganox 1%
| #1 | #2 | #3 | #4 | #5 | Promedio | StDev | Desv%
Modulo | 9.6 | 9.5 | 8.4 | 6.7 | 6.6 | 8.16 | 1.457052 | 17.86%
Resistencia | 62 | 60 | 55 | 38 | 35 | 50 | 12.62933 | 25.26%
190823C02 |  | picnometria 53% fibra
Polietileno alta densidad - 50% fibra - con compatibilizante 1% - con irganox 1%
| #1 | #2 | #3 | #4 | #5 | Promedio | StDev | Desv%
Modulo | 10 | 9.5 | 10.4 | 9 | 7.7 | 9.32 | 1.047378 | 11.24%
Resistencia | 65 | 68 | 65 | 58 | 63 | 63.8 | 3.701351 | 5.801%
190823C01 |  | picnometria 45% fibra
Polietileno alta densidad - 40% fibra - con compatibilizante 1% - con irganox 1%
| #1 | #2 | #3 | #4 | #5 | Promedio | StDev | Desv%
Modulo | 6.7 | 5 | 5.8 | 6 | 6.6 | 6.02 | 0.6870226 | 11.41%
Resistencia | 60 | 55 | 50 | 60 | 48 | 54.6 | 5.549775 | 10.16%
190820#02 |  | picnometria 78% fibra
Polietileno alta densidad - 60% fibra - con compatibilizante 1% - con irganox 1% - molde metal chico en vacio con bolsa de silicona, se cocino con un core
| #1 | #2 | #3 | #4 | #5 | Promedio | StDev | Desv%
Modulo | ------------- | 6.2 | 8.9 | 9.4 | 15.1 | 9.9 | 3.740766 | 37.79%
Resistencia | ------------- | 28 | 33 | 30 | 58 | 37.25 | 13.98511 | 37.54%
190816#01 |  | picnometria 80% fibra
Polietileno alta densidad - 60% fibra - con compatibilizante 1% - con irganox 1%, molde chico de metal, cocinado en prensa, 75kg ,175 grados, 30 minutos calentamiento sin presion luego 5 minutos @75Kg
| #1 | #2 | #3 | #4 | #5 | #6 | Promedio | StDev | Desv%
Modulo | 12.2 | 7.4 | 5.9 | 7.1 | 9.7 | 9.2 | 8.583333 | 2.502599 | 29.16%
Resistencia | 38 | 28 | 28 | 31 | 38 | 43 | 34.33333 | 5.07937 | 14.79%
190809#01 |  | picnometria 77 %fibra
Polietileno alta densidad - 60% fibra - con compatibilizante 1% - con irganox 1%, molde chico de metal, cocinado en prensa, 75kg ,175 grados, 30 minutos calentamiento sin presion luego 5 minutos @75Kg
| #1 | #2 | #3 | #4 | #5 | #6 | Promedio | StDev | Desv%
Modulo | 11.2 | 8.3 | 10.5 | 11.6 | 20.7 | 15.1 | 12.9 | 4.779435 | 37.05%
Resistencia | 38 | 29 | 36 | 50 | 48 | 45 | 41 | 8.729261 | 21.29%
190808#02 |  | picnometria 77 %fibra
Polietileno alta densidad - 60% fibra - con compatibilizante 1% - con irganox 1%, molde chico de metal, cocinado en prensa, 75kg ,175 grados, 30 minutos calentamiento sin presion luego 5 minutos @75Kg
| #1 | #2 | #3 | #4 | #5 | #6 | Promedio | StDev | Desv%
Modulo | 9.7 | 10.2 | 7.3 | 8.4 | 7.7 | 9.2 | 8.75 | 1.254193 | 14.33%
Resistencia | 33 | 34 | 32 | 38 | 27 | 30 | 32.33333 | 3.962323 | 12.25%
Note on L1: PICNOMETRIA

## Hoja2
50%fv | m1 | 383.6 | Øt | 1.209677 | 50%fv | m1 | 383.6 | Øt | 1.382055 | 50%fv | m1 | 383.6 | Øt | 1.382055
muestra | m2 | m3 | Ø | %fv | muestra | m2 | m3 | Ø | %fv | muestra | m2 | m3 | Ø | %fv
191122C#01P1 | 5.1 | 384.7 | 1.275 | 51 | 191126C#01P1 | 10.2 | 385.1 | 1.172414 | 46.89655 | 191128C#01P1 | 9.2 | 386 | 1.352941 | 54.11765
191122C#01P2 | 5.3 | 384.7 | 1.261905 | 50.47619 | 191126C#01P2 | 10.5 | 385.8 | 1.26506 | 50.60241 | 191128C#01P2 | 9.4 | 385.6 | 1.27027 | 50.81081
191122C#01P3 | 6.1 | 384.9 | 1.270833 | 50.83333 | 191126C#01P3 | 10.9 | 385.6 | 1.224719 | 48.98876 | 191128C#01P3 | 8.7 | 385.4 | 1.26087 | 50.43478
191122C#01P4 | 6.5 | 384.4 | 1.140351 | 45.61404 | 191126C#01P4 | 10.9 | 385.7 | 1.238636 | 49.54545 | 191128C#01P4 | 9.2 | 385.7 | 1.295775 | 51.83099
191122C#01P5 | 8.6 | 385.6 | 1.30303 | 52.12121 | 191126C#01P5 | 10.9 | 385.7 | 1.238636 | 49.54545 | 191128C#01P5 | 9.9 | 385.8 | 1.285714 | 51.42857
|  |  |  | 50.00895 |  |  |  |  | 49.11573 |  |  |  |  | 51.72456
50%fv | m1 | 383.6 | Øt | 1.382055 | 50%fv | m1 | 379.1 | Øt | 1.382055
muestra | m2 | m3 | Ø | %fv | muestra | m2 | m3 | Ø | %fv | NOMENCLATURA |  |  |  |  | DENSIDADES TEORICAS SEGUN %fv
191129C#01P1 | 4.4 | 384.3 | 1.189189 | 47.56757 | 191202C#01P1 | 9 | 381 | 1.267606 | 50.70423 | m1 |  | masa picnometro lleno
191129C#01P2 | 4.2 | 384.4 | 1.235294 | 49.41176 | 191202C#01P2 | 9 | 381.3 | 1.323529 | 52.94118 | m2 |  | masa de la muestra |  |  | %fv | Ø
191129C#01P3 | 4.1 | 384.3 | 1.205882 | 48.23529 | 191202C#01P3 | 8.5 | 381 | 1.287879 | 51.51515 | m3 |  | masa muestra + picnometro lleno |  |  | 30 | 1.113878
191129C#01P4 | 4.1 | 384.2 | 1.171429 | 46.85714 | 191202C#01P4 | 8.6 | 381.1 | 1.30303 | 52.12121 | densidad H2O |  | 1 g/cm3 |  |  | 40 | 1.209677
191129C#01P5 | 4.2 | 384.2 | 1.166667 | 46.66667 | 191202C#01P5 | 8.2 | 381 | 1.301587 | 52.06349 | [5 empty] | 50 | 1.382055
[15 empty] | 60 | 1.461266
|  |  |  | 47.74769 |  |  |  |  | 51.86905 | [5 empty] | 100 | 2.5
50%fv | m1 | 379.1 | Øt | 1.382055 | 50%fv | m1 | 379.1 | Øt | 1.382055
muestra | m2 | m3 | Ø | %fv | muestra | m2 | m3 | Ø | %fv
191203C#01P1 | 8.3 | 380.7 | 1.238806 | 49.55224 | 191204C#01P1 | 6.3 | 380.2 | 1.211538 | 48.46154
191203C#01P2 | 8.5 | 380.8 | 1.25 | 50 | 191204C#01P2 | 5.9 | 379.9 | 1.156863 | 46.27451
191203C#01P3 | 8.2 | 380.8 | 1.261538 | 50.46154 | 191204C#01P3 | 6.4 | 380.2 | 1.207547 | 48.30189
191203C#01P4 | 8 | 380.8 | 1.269841 | 50.79365 | 191204C#01P4 | 6.6 | 380.2 | 1.2 | 48
191203C#01P5 | 8.8 | 380.9 | 1.257143 | 50.28571 | 191204C#01P5 | 6.51 | 380.3 | 1.225989 | 49.03955
|  |  |  | 50.21863 |  |  |  |  | 48.0155