## Hoja1
190828C02 |  | picnometria 35 %fibra | [7 empty] | nombre | % fibra R | %fibra T | modulo | resistencia
Polietileno alta densidad - 30% fibra - con compatibilizante 1% - con irganox 1% | [9 empty] | 190828C02 | 35 | 30 | 6.62 | 74.4 | 30%
| #1 | #2 | #3 | #4 | #5 | Promedio | StDev | Desv% |  | 190828C03 | 60 | 60 | 8.3 | 43.2 | fibra 40% | no salio bien, diagonal
Modulo | 5.7 | 6.6 | 7 | 6.4 | 7.4 | 6.62 | 0.6418723 | 9.696% |  | 190826C01 | 58 | 60 | 8.16 | 50 | 60% | PUEDE QUE ESTUVIERA CRUDA EN LOS BORDES
Resistencia | 68 | 63 | 85 | 88 | 68 | 74.4 | 11.28273 | 15.16% |  | 190823C02 | 53 | 50 | 9.32 | 63.8 | 50%
[10 empty] | 190823C01 | 45 | 40 | 6.02 | 54.6 | 40%
190828C03 |  | picnometria 60 %fibra | [7 empty] | 190821C01 |  | 60 |  |  | mal cocinado, brdes crudos
Polietileno alta densidad - 40% fibra - con compatibilizante 1% - con irganox 1%
sw4 | #1 | #2 | #3 | #4 | #5 | Promedio | StDev | Desv%
Modulo | 6.7 | 9.5 | 7.1 | 8.8 | 9.4 | 8.3 | 1.313393 | 15.82% |  | 190820#02 | 78 | 60 | 9.9 | 37.25 | molde chico horno
Resistencia | 45 | 45 | 38 | 45 | 43 | 43.2 | 3.03315 | 7.021% |  | 190816#01 | 80 | 60 | 8.58 | 34.3 | molde chico prensa
[10 empty] | 190809#01 | 77 | 60 | 12.9 | 41 | molde chico prensa
190826C01 |  | picnometria 58% fibra | [7 empty] | 190808#02 | 77 | 60 | 8.75 | 32.2 | molde chico prensa
Polietileno alta densidad - 60% fibra - con compatibilizante 1% - con irganox 1%
| #1 | #2 | #3 | #4 | #5 | Promedio | StDev | Desv%
Modulo | 9.6 | 9.5 | 8.4 | 6.7 | 6.6 | 8.16 | 1.457052 | 17.86%
Resistencia | 62 | 60 | 55 | 38 | 35 | 50 | 12.62933 | 25.26%
190823C02 |  | picnometria 53% fibra
Polietileno alta densidad - 50% fibra - con compatibilizante 1% - con irganox 1%
| #1 | #2 | #3 | #4 | #5 | Promedio | StDev | Desv%
Modulo | 10 | 9.5 | 10.4 | 9 | 7.7 | 9.32 | 1.047378 | 11.24%
Resistencia | 65 | 68 | 65 | 58 | 63 | 63.8 | 3.701351 | 5.801%
190823C01 |  | picnometria 45% fibra
Polietileno alta densidad - 40% fibra - con compatibilizante 1% - con irganox 1%
| #1 | #2 | #3 | #4 | #5 | Promedio | StDev | Desv%
Modulo | 6.7 | 5 | 5.8 | 6 | 6.6 | 6.02 | 0.6870226 | 11.41%
Resistencia | 60 | 55 | 50 | 60 | 48 | 54.6 | 5.549775 | 10.16%
190820#02 |  | picnometria 78% fibra
Polietileno alta densidad - 60% fibra - con compatibilizante 1% - con irganox 1% - molde metal chico en vacio con bolsa de silicona, se cocino con un core
| #1 | #2 | #3 | #4 | #5 | Promedio | StDev | Desv%
Modulo | ------------- | 6.2 | 8.9 | 9.4 | 15.1 | 9.9 | 3.740766 | 37.79%
Resistencia | ------------- | 28 | 33 | 30 | 58 | 37.25 | 13.98511 | 37.54%
190816#01 |  | picnometria 80% fibra
Polietileno alta densidad - 60% fibra - con compatibilizante 1% - con irganox 1%, molde chico de metal, cocinado en prensa, 75kg ,175 grados, 30 minutos calentamiento sin presion luego 5 minutos @75Kg
| #1 | #2 | #3 | #4 | #5 | #6 | Promedio | StDev | Desv%
Modulo | 12.2 | 7.4 | 5.9 | 7.1 | 9.7 | 9.2 | 8.583333 | 2.502599 | 29.16%
Resistencia | 38 | 28 | 28 | 31 | 38 | 43 | 34.33333 | 5.07937 | 14.79%
190809#01 |  | picnometria 77 %fibra
Polietileno alta densidad - 60% fibra - con compatibilizante 1% - con irganox 1%, molde chico de metal, cocinado en prensa, 75kg ,175 grados, 30 minutos calentamiento sin presion luego 5 minutos @75Kg
| #1 | #2 | #3 | #4 | #5 | #6 | Promedio | StDev | Desv%
Modulo | 11.2 | 8.3 | 10.5 | 11.6 | 20.7 | 15.1 | 12.9 | 4.779435 | 37.05%
Resistencia | 38 | 29 | 36 | 50 | 48 | 45 | 41 | 8.729261 | 21.29%
190808#02 |  | picnometria 77 %fibra
Polietileno alta densidad - 60% fibra - con compatibilizante 1% - con irganox 1%, molde chico de metal, cocinado en prensa, 75kg ,175 grados, 30 minutos calentamiento sin presion luego 5 minutos @75Kg
| #1 | #2 | #3 | #4 | #5 | #6 | Promedio | StDev | Desv%
Modulo | 9.7 | 10.2 | 7.3 | 8.4 | 7.7 | 9.2 | 8.75 | 1.254193 | 14.33%
Resistencia | 33 | 34 | 32 | 38 | 27 | 30 | 32.33333 | 3.962323 | 12.25%
Note on L1: PICNOMETRIA

## Hoja2
40%fv | m1 | 398.8 | Øt | 1.216981 | 50%fv | m1 | 398.8 | Øt | 1.334483 | 60%fv | m1 | 379.1 | Øt | 1.477335
muestra | m2 | m3 | Ø | %fv | muestra | m2 | m3 | Ø | %fv | muestra | m2 | m3 | Ø | %fv
190823C01P1 | 7.2 | 400.2 | 1.241379 | 48.11548 | 190823C02P1 | 7.3 | 401.2 | 1.489796 | 57.74403 | 190826C01P1 | 8.6 | 381.7 | 1.433333 | 55.55556
190823C01P2 | 7.7 | 400.3 | 1.241935 | 48.13703 | 190823C02P2 | 7.8 | 400.8 | 1.344828 | 52.1251 | 190826C01P2 | 8.8 | 381.9 | 1.466667 | 56.84755
190823C01P3 | 8.1 | 400.2 | 1.208955 | 46.85873 | 190823C02P3 | 8 | 401.2 | 1.428571 | 55.37099 | 190826C01P3 | 9.1 | 381.7 | 1.4 | 54.26357
190823C01P4 | 7 | 400.1 | 1.22807 | 47.59962 | 190823C02P4 | 7.5 | 400.9 | 1.388889 | 53.8329 | 190826C01P4 | 9.6 | 381.9 | 1.411765 | 54.71956
190823C01P5 | 7.1 | 400.1 | 1.224138 | 47.44721 | 190823C02P5 | 8.7 | 400.9 | 1.318182 | 51.09232 | 190826C01P5 | 9.5 | 381.8 | 1.397059 | 54.14957
190823C01P6 | 7.2 | 400.6 | 1.333333 | 51.67959 | 190823C02P6 | 9.8 | 401.2 | 1.324324 | 51.3304 | 190826C01P6 | 10.3 | 382.2 | 1.430556 | 55.44789
190823C01P7 | 7 | 400.2 | 1.25 | 48.44961 | 190823C02P7 | 7.6 | 400.6 | 1.310345 | 50.78856 | 190826C01P7 | 9.2 | 381.7 | 1.393939 | 54.02866
190823C01P8 | 7 | 400.4 | 1.296296 | 50.24404 | 190823C02P8 | 7.4 | 400.7 | 1.345455 | 52.1494 | 190826C01P8 | 8.7 | 381.6 | 1.403226 | 54.3886
190823C01P9 | 6.6 | 400.2 | 1.269231 | 49.19499 | 190823C02P9 | 8.3 | 401.2 | 1.40678 | 54.52634 | 190826C01P9 | 8.7 | 381.5 | 1.380952 | 53.52529
|  |  |  | 48.63626 |  |  |  |  | 53.21778 |  |  |  |  | 54.76958
30%fv | m1 | 379.1 | Øt | 1.118514 | 60%fv | m1 | 379.7 | Øt | 1.477335
muestra | m2 | m3 | Ø | %fv | muestra | m2 | m3 | Ø | %fv | NOMENCLATURA |  |  |  |  | DENSIDADES TEORICAS SEGUN %fv
190828C02P1 | 5.7 | 380 | 1.1875 | 46.02713 | 190828C03P1 | 9.4 | 382.6 | 1.446154 | 56.05247 | m1 |  | masa picnometro lleno
190828C02P2 | 6.3 | 380.4 | 1.26 | 48.83721 | 190828C03P2 | 8.7 | 382.5 | 1.474576 | 57.15412 | m2 |  | masa de la muestra |  |  | %fv | Ø
190828C02P3 | 6.3 | 380.2 | 1.211538 | 46.95886 | 190828C03P3 | 9.1 | 382.6 | 1.467742 | 56.88922 | m3 |  | masa muestra + picnometro lleno |  |  | 30 | 1.118514
190828C02P4 | 6.8 | 380.5 | 1.259259 | 48.8085 | 190828C03P4 | 9.9 | 383.1 | 1.523077 | 59.03399 | densidad H2O |  | 1 g/cm3 |  |  | 40 | 1.216981
190828C02P5 | 6.5 | 380.3 | 1.226415 | 47.53547 | 190828C03P5 | 10.5 | 383.3 | 1.521739 | 58.98214 | [5 empty] | 50 | 1.334483
190828C02P6 | 6.3 | 380.4 | 1.26 | 48.83721 | 190828C03P6 | 9.9 | 382.8 | 1.455882 | 56.42955 | [5 empty] | 60 | 1.477335
190828C02P7 | 5.6 | 380.1 | 1.217391 | 47.18571 | 190828C03P7 | 8.4 | 382.2 | 1.423729 | 55.18329 | [5 empty] | 100 | 2.58
190828C02P8 | 6.6 | 380.4 | 1.245283 | 48.26678 | 190828C03P8 | 9.1 | 382.5 | 1.444444 | 55.98622
190828C02P9 | 5.8 | 380 | 1.183673 | 45.87882 | 190828C03P9 | 9.5 | 382.8 | 1.484375 | 57.53391
|  |  |  | 47.59285 |  |  |  |  | 57.02721
30%fv | m1 | 379.7 | Øt | 0
muestra | m2 | m3 | Ø | %fv
190828C02P1 |  |  | 0 | 0
190828C02P2 | 6.4 | 380.8 | 1.207547 | 46.80415
190828C02P3 |  |  | 0 | 0
190828C02P4 | 7 | 380.7 | 1.296296 | 50.24404
190828C02P5 |  |  | 0 | 0
190828C02P6 | 6.6 | 381 | 1.404255 | 54.4285
190828C02P7 |  |  | 0 | 0
190828C02P8 | 6.8 | 380.8 | 1.333333 | 51.67959
190828C02P9 |  |  | 0 | 0